## Blad1
Skicka in dina material som används vid utställning , packning och förvaring - läs mer: https://www.raa.se/museer/forskning-och-kunskapsuppbyggnad/kulturarvslaboratoriet/oddytest/
Oddytestdatabasen uppdateras två gånger per år, i maj och november.
Aktuell version uppdaterad 2024/05/22
Friskrivningsklausul
I materialdatabasen finns information om olika material som används för utställningar, förvaring eller packning av museiföremål. Materialen läggs in i databasen på förfrågan av samlingsförvaltare i Sverige. Listan över material är inte komplett för den mängd produkter som finns tillgängliga på marknaden för samlingsförvaltning. Oddytestet görs i syfte att upptäcka indikationer på om materialet kan verka nedbrytande på museiföremål. Riksantikvarieämbetet varken avråder eller rekommenderar produkter baserat på denna information, och ger heller inga garantier vad gäller produkternas prestation, funktionalitet eller säkerhet. Alla som tar del av databasen råds att göra egna efterforskningar om materialen. Tänk på att tillverkare kan ändra materialsammansättningen utan att ändra produktnamnet. Tänk också på att det finns andra aspekter som kan påverka ett materialval som inte framkommer av databasen.
Resultat (P/T/F) | Produkt/Material | Testår | Material # | Kategori | Tillverkare | Återförsäljare | Användningsområde | Färg | Referens | Torktid/Provberedning | Vikt/Storlek | Provsubstrat | Ag | Cu | Pb
F | Prosorb, used, bought 2007 | 2017 | 1 | Absorbent/Adsorbent/Luftrenare |  | Christoph Waller (GER) | Utställningsmonter/Förvaring | Grå |  | N/A | 2g | N/A | p | p | f
P | Prosorb, new, bought 2016 | 2017 | 2 | Absorbent/Adsorbent/Luftrenare |  | Christoph Waller (GER) | Utställningsmonter/Förvaring | Grå |  | N/A | 2g | N/A | p | p | p
P | Zorflex, activated carbon cloth | 2017 | 3 | Absorbent/Adsorbent/Luftrenare | Zorflex®/Chemviron Carbon | Futation (DEN) | Utställningsmonter | Grå |  | N/A | 2,1g | N/A | p | p | p
F | KAPA | 2017 | 4 | Skiva | KAPAtech | Schneidler | Packning/Förvaring | Vit |  | N/A | 1g | N/A | p | p | f
T | Plastazote Foam, LD | 2017 | 5 | Skumplast | FoamPartner Fritz Nauer AG | Special-plast AB | Packning/Förvaring | Vit |  | N/A | 1g | N/A | p | t | p
P | CORTEC VpCI 126 Korrosionshämmande film | 2017 | 6 | Adsorbent | Cortec | Tribotec | Korrosionshämmande film | Blå |  | N/A | 2g | N/A | p | p | p
T | Vapour Capsule | 2017 | 7 | Absorbent/Adsorbent/Luftrenare | Zerust | Futation (DEN) | Volatile Corrosion Inhibitor, Vapour diffusion | Svart |  | N/A | N/A | N/A | t | p | p
P | ConFlex Light White MG Kraft Paper | 2017 | 8 | Papper | Museiservice | Billerudkorsnäs | Packning och förvaring av föremål | Vit |  | N/A | 2g | N/A | p | p | p
P | Sensalam SL30 | 2017 | 9 | Cellplast | POLYLAM | Special-plast AB | Packning och förvaring av föremål | Vit |  | N/A | 1g | N/A | p | p | p
P | Tyvek® | 2017 | 10 | Plast | Tyvek® | Kingnonwovens (Netherlands) | Packning och förvaring av föremål | Vit |  | N/A | 2g | N/A | p | p | p
P | Polyurethane flexible foam | 2017 | 12 | Cellplast, Skumplast | Foam Partner Fritz Nauer AG | Special-plast AB | Tillfällig packning och förvaring | Svart |  | N/A | 1g | N/A | p | p | p
P | Forex Classic | 2017 | 13 | Cellplast, Skumplast | Airex AG Switzerland | GOP Kungsbacka | Monterinredning | Vit |  | N/A | 2g | N/A | p | p | p
F | Medite Ecologique, MDF | 2017 | 14 | Skiva | Medite | Medite | socklar, monterinredning, lösa väggar | Brun |  | N/A | 2,5g | N/A | p | p | f
F | Medite Premier FR, MDF | 2017 | 15 | Skiva | Medite | Medite | socklar, monterinredning, lösa väggar | Brun |  | N/A | 2g | N/A | p | t | f
P | Black/White MicroChamber paper | 2017 | 16 | Absorbent/Adsorbent/Luftrenare | ? | Conservation Resources | Packning av känsligt material | Svart |  | N/A | 2g | N/A | p | p | p
T | Qloss Lack (blockfärg) | 2017 | 17 | Blockfärg, barriärer | Qloss AB | Qloss AB | Blockfärg på tex MDF | Vit |  | 4 weeks | 6x12 cm | Melinex | p | p | t
P | Silikonpasta, tub, DC744 | 2017 | 20 | Förseglingsmassa | Dow Corning | Elfa Distrelec | Tätning eller limning av bl a glashuvar |  | DC744 | 4 weeks, 2g | N/A | N/A | p | p | p
P | Silikonpasta, tub, DC744 | 2017 | 20 | Förseglingsmassa | Dow Corning | Elfa Distrelec | Tätning eller limning av bl a glashuvar |  | DC745 | 2 weeks, 2g | N/A | N/A | p | p | p
P | Silikonpasta, tub, DC744 | 2017 | 20 | Förseglingsmassa | Dow Corning | Elfa Distrelec | Tätning eller limning av bl a glashuvar |  | DC746 | 1 weeks, 2g | N/A | N/A | p | p | p
P | Silikonpasta, tub, DC 3145 RTV CLEAR | 2017 | 21 | Förseglingsmassa | Dow Corning | Elfa Distrelec | Tätning eller limning av bl a glashuvar | Klar | DC 3145 RTV CLEAR | 4 weeks, 2g | N/A | N/A | p | p | p
P | Silikonpasta, tub, DC 3145 RTV CLEAR | 2017 | 21 | Förseglingsmassa | Dow Corning | Elfa Distrelec | Tätning eller limning av bl a glashuvar | Klar | DC 3145 RTV CLEAR | 2 weeks, 2g | N/A | N/A | p | p | p
F | Silikonpasta, tub, DC 3145 RTV CLEAR | 2017 | 21 | Förseglingsmassa | Dow Corning | Elfa Distrelec | Tätning eller limning av bl a glashuvar | Klar | DC 3145 RTV CLEAR | 1 weeks, 2g | N/A | N/A | p | f | t
P | Tangit Lim | 2017 | 22 | Adhesiv | Henkel | Ahlsell | Lim för PVC-U, ABS |  |  | 4 weeks | 6x12 cm | Melinex | p | p | p
T | Tangit Lim | 2017 | 22 | Adhesiv | Henkel | Ahlsell | Lim för PVC-U, ABS |  |  | 2 weeks | 6x12 cm | Melinex | p | t | p
F | NS 20 Zotefoam med lim | 2017 | 23 | Cellplast, Skumplast | Zotefoams | Mtab | Packmaterial | Vit | NS 20 | N/A | 1g | N/A | p | p | f
P | Fosshape 300/600 | 2017 | 24 | Montering | University Products | Preservation Equipment | Monteringsstöd i utställningar | Vit | 300/600 | N/A | 2g | N/A | p | p | p
P | NS 20 Zotefoam | 2017 | 25 | Cellplast, Skumplast | Zotefoams | Mtab | Packmaterial | Vit | NS 20 | N/A | 0,5g | N/A | p | p | p
F | ZAROX CYC 422 | 2017 | 26 | Förseglingsmassa | IKV TRIBOLOGIE | Provbit från Goppion | Monterkonstruktionsmaterial | Klar | 422 | N/A | 2g | Melinex | p | t | f
F | Alucobond | 2017 | 27 | Övrigt | 3A Composites | Provbit från Goppion | Monterkonstruktionsmaterial | Svart | N/A | N/A | 2,2g | N/A | p | f | f
P | Museum Gel | 2017 | 28 | Halkskydd | Alvisa Corporation, Los Angeles | Preservation Equipment | Används för att fixera mestadels glas eller transparenta material i utställningssammanhang | Klar | N/A | N/A | 2g | Melinex | p | p | p
P | Transparent film/OH-papper | 2017 | 29 | Film- och foliematerial | Office Depot | Office Depot | Mellanlägg mellan bemålade ytor och föremål | Klar | N/A | N/A | 2,1g | N/A | p | p | p
F | Forex painted | 2017 | 30 | Skiva | 3A Composites | Provbit från Goppion | Ska användas i sluten monter samt möjligen fritt i rum, "nymålad, okänd torktid" | Vit | N/A | N/A | 2g | N/A | t | f | f
P | Forex painted (paint removed) | 2017 | 30 | Skiva | 3A Composites | Provbit från Goppion | Ska användas i sluten monter samt möjligen fritt i rum | Vit | N/A | N/A | 2,9g | N/A | p | p | p
P | Forex painted | 2017 | 30 | Skiva | 3A Composites | Provbit från Goppion | Ska användas i sluten monter samt möjligen fritt i rum. (Provbit 4 månader hylltid efter första testet (2017-168)) | Vit | N/A | N/A | 3,1g | N/A | p | p | p
P | Technical rubber FKM | 2017 | 31 | Slang | Viton | Goppion | Monterkonstruktionsmaterial | Svart | N/A | N/A | 2g | N/A | p | p | p
F | Silicone Rubber for Food Contact Applications/Elastosil® | 2017 | 32 | Slang | Wacker | Slangspecialisten | Ska användas för montering/stötdämpning i utställningssammanhang | Klar | N/A | N/A | 2g | N/A | p | f | f
F | Krympslang (svart) | 2017 | 33 | Slang | Woer | Elfa Distrelec | Ska användas för montering av föremål, för att skydda föremålens yta från t ex nålar, spikar, skruvar m m | Svart | N/A | N/A | 1g | N/A | f | f | t
P | Alveolit TA 3000 | 2017 | 34 | Cellplast, Skumplast | DAFA | Special-plast AB | Förvaring och packning, stötdämpning | Vit | N/A | N/A | 1g | N/A | p | p | p
F | Krympslang | 2017 | 35 | Slang | Woer | Elfa Distrelec | Montering av föremål, för att skydda föremålens yta från t ex nålar, spikar, skruvar m m | Klar | N/A | N/A | 1,5g | N/A | p | f | f
P | Pulverlackat stål | 2017 | 36 | Skiva | EUROPOLVERI S.p.A, Italien | Provbit från Goppion | Utställningsmaterial/monterinredning | Svart | N/A | N/A | 2,3g | N/A | p | p | p
F | Acrylic foam tape 3M™ VHB™ | 2017 | 37 | Adhesiv, tejp | Woer | Elfa Distrelec | Montering av föremål, för att skydda föremålens yta från t ex nålar, spikar, skruvar m m | Klar | N/A | N/A | 1,4g | Melinex | p | f | f
P | Dow Corning ®7091 | 2017 | 40 | Förseglingsmassa | Dow Corning | Prov från Goppion | Monterkonstruktionsmaterial, i sluten monter, silikon tätningsmedel/lim | Svart | 7091 | 2 weeks | 2.1g | N/A | p | p | p
T | Orthodontic Tray wax | 2017 | 47 | Ytbehandling, vax | Kerr | Dentamel | För att fixera föremål mot underlag i utställning | Klar | N/A | N/A | 2g | N/A | p | t | t
P | Parafilm (äldre) | 2017 | 48 | Plast | Bemis Company Inc | VWR | För att hålla samman material under konservering eller i förvaring | Klar | N/A | N/A | 2.1g | N/A | p | p | p
P | Cortec Emitter 105 | 2017 | 49 | Absorbent/Adsorbent/Luftrenare | Cortec | Tribotec | Korrosionsskydd i montrar och mikroklimat | Grön | 1105 | N/A | 2g filling + 2g case | N/A | p | p | p
P | Marvelseal 360 | 2017 | 50 | Blockfärg, barriärer | Marvelseal 360 | Preservation Equipment | Emissionshämmande syfte som barriärfilm för trämaterial | Grå | N/A | N/A | 2g | N/A | p | p | p
P | Artcare Alpharag (Använd, antikvit, 8 ply) | 2017 | 51 | Montering | Bainbridge | Nielsen Design AB | Passepartouttillverkning för montering av teckningar | Kräm | 8 ply | N/A | 2g | N/A | p | p | p
P | Artcare Alpharag (Ny, antikvit, 8 ply, art 8660) | 2017 | 52 | Montering | Bainbridge | Konstlist AB | Passepartouttillverkning för montering av teckningar | Vit | 8660 | N/A | 2g | N/A | p | p | p
P | Artsorb (ny) | 2017 | 53 | Absorbent/Adsorbent/Luftrenare | Fuji Silysa Chemical LTD, Nagoya, Japan | Conservation by design | Klimatbuffrande funktion i försluten ram | Grå, ljus | Lotno 13G4402-17 Fuji Silysa Chemical LTD | N/A | 2g | N/A | p | p | p
P | Artsorb (använd) | 2017 | 54 | Absorbent/Adsorbent/Luftrenare | Fuji Silysa Chemical LTD, Nagoya, Japan | Conservation by design | Klimatbuffrande funktion i försluten ram | Grå, ljus | N/A | N/A | 2g | N/A | p | p | p
P | Vepa | 2017 | 55 | Textil | ? | Vepamannen | Används på väggar i utställningar, kanske i monter | Multi | N/A | N/A | 2g different colors | N/A | p | p | p
P | Silikongummiduk food quality FS68T | 2017 | 56 | Underlägg | Trelleborg Elastomer Laminates | Rima | Används som mjukt mellanlägg mellan föremål och hyllor/väggar/monterbottnar/podier | Klar | N/A | N/A | 2g | N/A | p | p | p
P | Parafilm M® (ny) | 2017 | 57 | Film- och foliematerial | Bemis Company Inc | VWR | Används som mjukt mellanlägg mellan föremål och hyllor/väggar/monterbottnar/podier | Klar | N/A | N/A | 2,6g | N/A | p | p | p
P | Corrosion Intercept Laminat Film | 2017 | 58 | Absorbent/Adsorbent/Luftrenare | INTERCEPT Technology Group | Deffner & Johann | Storage, used as a passive corrosion inhibitor | Koppar | N/A | N/A | 2g strips | N/A | p | p | p
P | Corrosion Intercept Neutral Foil | 2017 | 59 | Absorbent/Adsorbent/Luftrenare | INTERCEPT Technology Group | Deffner & Johann | Storage, used as a passive corrosion inhibitor | Koppar | N/A | N/A | 2,0g | N/A | p | p | p
P | Corrosion Intercept Transparent Foil | 2017 | 60 | Absorbent/Adsorbent/Luftrenare | INTERCEPT Technology Group | Deffner & Johann | Storage, used as a passive corrosion inhibitor | Koppar | N/A | N/A | 1,9g | N/A | p | p | p
T | Corrosion Intercept Display Foam | 2017 | 61 | Absorbent/Adsorbent/Luftrenare | INTERCEPT Technology Group | Deffner & Johann | Storage or display, used as a passive corrosion inhibitor | Koppar | N/A | N/A | 0,8g | N/A | p | p | t
P | Zerust Anti Tarnish Film | 2017 | 62 | Absorbent/Adsorbent/Luftrenare | Northern Technologies International Corporation/Zerust Excor | Northern Technologies International Corporation/Zerust Excor | Storage, used as a passive corrosion inhibitor | Klar | N/A | N/A | 1,9g | N/A | p | p | p
P | Zinc Oxide Catalyst | 2017 | 63 | Absorbent/Adsorbent/Luftrenare | C&CS catalysts and chemical specialties GmbH | Long Life for Art | Storage or display, used as a passive corrosion inhibitor | Vit | N/A | N/A | 2g pellets | N/A | p | p | p
T | Artcare Foamboard | 2017 | 66 | Absorbent/Adsorbent/Luftrenare | Nielsen Bainbridge | Gaylord Archival | Archival mat framing | Svart | N/A | N/A | 2 g | N/A | p | p | t
P | Cortec VpCl sheet | 2017 | 67 | Absorbent/Adsorbent/Luftrenare | Envirotech Europe | Envirotech Europe | Storage, used as a passive corrosion inhibitor | Klar | N/A | N/A | 2 g | N/A | p | p | p
P | Forex Classic 5mm + Tangit Glue | 2017 | 70 | skiva | Airex AG Switzerland + Henkel | GOP Kungsbacka, Ahsell | Monterinredning + Lim för PVC-U, ABS | Vit | N/A | 2 veckor | 2 g | N/A | p | p | p
P | Forex Classic 19mm + Tangit glue | 2017 | 71 | skiva | Airex AG Switzerland + Henkel | GOP Kungsbacka, Ahsell | Monterinredning + Lim för PVC-U, ABS | Vit | N/A | 2 veckor | 2 g | N/A | p | p | p
P | Forex Classic 19mm | 2017 | 74 | Skiva | Airex AG Switzerland | GOP Kungsbacka | Monterinredning | Vit | N/A | N/A | 2g | N/A | p | p | p
P | Akrylon | 2017 | 95 | Plastic Support | Polycasa | Polycasa | Att tillverka stöd till föremål | Klar | N/A | Cut into strip | 2g | NA | p | p | p
P | Makrolon | 2017 | 96 | Plastic Support | Covestro | Covestro | Att tillverka stöd till föremål | Klar | N/A | Cut into strip | 2g | NA | p | p | p
P | Forex med text för skyltning | 2017 | 97 | Plastic support | Airex AG Switzerland | GOP Kungsbacka | Text/Label for exhibits | Vit | N/A | Cut into 2 strips | 2 g | NA | p | p | p
P | Purakol | 2017 | 98 | Absorbent/Adsorbent/Luftrenare | Purafil | Purafil | Storage or display, used as a passive corrosion inhibitor | Svart | N/A | N/A | 2 g | N/A | p | p | p
P | Puracarb | 2017 | 99 | Absorbent/Adsorbent/Luftrenare | Purafil | Purafil | Storage or display, used as a passive corrosion inhibitor | Svart | N/A | N/A | 2 g | N/A | p | p | p
P | Purafil SP | 2017 | 100 | Absorbent/Adsorbent/Luftrenare | Purafil | Purafil | Storage or display, used as a passive corrosion inhibitor | Rosa | N/A | N/A | 2 g | N/A | p | p | p
P | Odoroxidant SP | 2017 | 101 | Absorbent/Adsorbent/Luftrenare | Purafil | Purafil | Storage or display, used as a passive corrosion inhibitor | Rosa | N/A | N/A | 2 g | N/A | p | p | p
P | Chemisorbant | 2017 | 102 | Absorbent/Adsorbent/Luftrenare | Purafil | Purafil | Storage or display, used as a passive corrosion inhibitor | Rosa | N/A | N/A | 2 g | N/A | p | p | p
F | Long Life for Art alkaline carbon cloth | 2017 | 103 | Absorbent/Adsorbent/Luftrenare | Charcoal Cloth International Ltd | Long Life for Art | Storage or display, used as a passive corrosion inhibitor | Svart | N/A | N/A | 2 g | N/A | f | t | p
P | Long Life for Art carbon cloth | 2017 | 104 | Absorbent/Adsorbent/Luftrenare | Chemviron Carbon | Long Life for Art | Storage or display, used as a passive corrosion inhibitor | Svart | N/A | Cut into strips | 2 g | N/A | p | p | p
P | Forex Classic 19 mm + tangit torktid 5 veckor | 2017 | 105 | Skiva | Airex AG Switzerland + Henkel | GOP Kungsbacka, Ahsell | Monterinredning + Lim för PVC-U, ABS | Vit | N/A | N/A | 2 g | NA | p | p | p
P | Forex Classic 5 mm + tangit torktid 5 veckor | 2017 | 106 | Skiva | Airex AG Switzerland + Henkel | GOP Kungsbacka, Ahsell | Monterinredning + Lim för PVC-U, ABS | Vit | N/A | N/A | 2 g | N/A | p | p | p
F | MDF under UV-ljus | 2017 | 107 | Skiva | Medite | Medite | socklar, monterinredning, lösa väggar | Brun | N/A | N/A | ? | N/A | t | p | f
F | Forex i småbitar under UV-ljus | 2017 | 108 | Skiva | Airex AG Switzerland | GOP Kungsbacka, Ahsell | Monterinredning + Lim för PVC-U, ABS | Vit | N/A | N/A | 2g | N/A | f | p | p
P | Cascol Polyurethane glue 1809 | 2018 | 109 | Adhesiv | Casco/Sika Sverige AB | Slöjddetaljer AB | Limma Forex (PVC) | Klar | N/A | 4 weeks | N/A | Melinex 6*12 cm spred thinly | p | p | p
P | UHU Power transparent Allpurpose glue | 2018 | 110 | Adhesiv | UHU GmbH & Co | Slöjddetaljer AB | Limma Forex (PVC) | Klar | N/A | 4 weeks | N/A | Melinex 6*12 cm spred thinly | p | p | p
T | 3M Scotch-Weld Urethane Adhesive DP 605 NS Off White | 2018 | 111 | Adhesiv | Nordsjö | ABC Färgekonomi | Limma Forex (PVC) | Beige | N/A | 4 weeks | N/A | Melinex 6*12 cm spred thinly | p | p | t
F | UHU POR | 2018 | 112 | Adhesiv | UHU GmbH & co | Slöjddetaljer AB | Limma Forex (PVC) | Klar | N/A | 4 weeks | N/A | Melinex 6*12 cm spred thinly | p | f | p
P | Pattex No More Nails glue | 2018 | 113 | Adhesiv | Pattex | SE Henkel Norden AB | Limma Forex (PVC) | Klar | N/A | 4 weeks | N/A | Melinex 6*12 cm spred thinly | p | p | p
F | Acrifix 1S0116 | 2018 | 114 | Adhesiv | Evonik Performance Materials GmbH |  | Limma Forex (PVC) |  | N/A | 4 weeks | N/A | Melinex 6*12 cm spred thinly | p | f | f
P | Packvlies | 2018 | 115 | Stötdämpning | Evolon | Deffner & Johann | Packningsmaterial | Vit | art.nr 2219046 | N/A | 0,8g | N/A | p | p | p
P | Heathcoat M-09305-A01 | 2018 | 116 | Montering | Heathcoat Fabrics Ltd | ? | Kantförstärkning längs målningens linnéduk | Vit | N/A | N/A | 2g | N/A | p | p | p
P | Activated Carbon | 2018 | 117 | Absorbent/Adsorbent/Luftrenare | Silcarbon Aktivkohle GMBH | Long Life for Art | The carbon is used as a passive gaseous pollutant scavenger | N/A | N/A | N/A | 2g | N/A | p | p | p
P | Activated Carbon with NaOH | 2018 | 118 | Absorbent/Adsorbent/Luftrenare | Silcarbon Aktivkohle GMBH | Long Life for Art | The carbon is used as a passive pollutant scavenger, addition of alkaline compounds increases its ability to scavenge hydrogen sulfide gas, H2S | N/A | N/A | N/A | 2g | N/A | p | p | p
T | Ageless O2 absorber | 2018 | 119 | Absorbent/Adsorbent/Luftrenare | Mitsubishi Gas Chemical Company, Inc | Mitsubishi Gas Chemical Company, Inc | Oxygen scavenger which reduces the amount of oxygen in a given environment. Used as a means to prevent mold, aerobic bacterial growth, and insect attack. Also used to prevent the deterioration of air-sensitive materials. Examples of use in museums: treatment of insect-infested museum objects and preserving archival materials against mold. Type Z is used in conservation applications. | N/A | N/A | N/A | 1 packet | N/A | p | p | t
T | RP-K O2 absorber | 2018 | 120 | Absorbent/Adsorbent/Luftrenare | Mitsubishi Gas Chemical Company, Inc | Mitsubishi Gas Chemical Company, Inc | Removes oxygen and corrosive gases from a microclimate atmosphere, product is moisture neutral and can therfore be used with organic materials. | N/A | N/A | N/A | 2g | N/A | p | p | t
P | DiBond white | 2018 | 121 | Skiva | 3A composites | 3A composites | Used as a mount for signage or photographs, can be used as a structural material | Vit | N/A | N/A | 2,9g | N/A | p | p | p
P | DiBond black | 2018 | 122 | Skiva | 3A composites | 3A composites | Used as a mount for signage or photographs, can be used as a structural material | Svart | N/A | N/A | 3,2g | N/A | p | p | p
P | cTrap adsorbtionsduk | 2018 | 123 | Absorbent/Adsorbent/Luftrenare | cTrap | cTrap | Som skyddande adsorbtionslager för organiska ämnen (VOC, från mögel, tjära m.m.) | Grå | N/A | N/A | 2,1g | N/A | p | p | p
P | Sikacryl HM Latexfog | 2018 | 124 | Förseglingsmassa | Sika | Ahlsell | Tätslutande fog | Klar | N/A | 5 days | Ca 2g applicerad i tunna linjer på melinex | Melinex | p | p | p
T | Sikaflex-521 FC | 2018 | 125 | Förseglingsmassa | Sika | Ahlsell | Tätslutande fog | Klar | N/A | 5 days | Ca 2g applicerad i tunna linjer på melinex | Melinex | p | t | p
P | Monteringstejp Tesa 4952 | 2018 | 126 | Adhesiv, tejp | Tesa | Ahlsell | Dubbelhäftande monteringstejp/skumtejp | Vit | N/A | 5 days | 2g | Melinex | p | p | p
T | 3M Dual Lock SJ 355B Reclosable Fastener | 2018 | 127 | Adhesiv, tejp | 3M | Ahlsell | Återförslutningsbart snabblås/kardborreband, självhäftande | Svart | N/A | 5 days | 2g | Melinex | p | p | t
F | Aerotape EPDM Foam Tape | 2018 | 128 | Adhesiv, tejp | Aeroflex CO | Ahlsell | Tätningstejp | Svart | N/A | 5 days | 2g | Melinex | t | t | f
F | AF/Armaflex Foam tape | 2018 | 129 | Adhesiv, tejp | Armacell | Ahlsell | Självhäftande tätningstejp | Svart | N/A | 5 days | 2g | Melinex | f | p | t
F | Bostik Silicone Glass | 2018 | 130 | Förseglingsmassa | Bostik | Swedol | Lim för glas och plast vid synliga fogar | Klar | N/A | 4 days | 3.5g applicerat i tunna linjer på Melinex | Melinex | p | p | f
P | Bostik Maxi Crystal | 2018 | 131 | Förseglingsmassa | Bostik | Swedol | Lim för glas och plast vid synliga fogar | Klar | N/A | 4 days | 3,6g applicerat i tunna linjer på Melinex | Melinex | p | p | p
P | Stop-tex | 2019 | 132 | Halkskydd | Friedola |  | Friktionsmaterial vid montage på museum. | Vit | Vit | N/A | 1,7g remsor | N/A | p | p | p
T | Thibra | 2019 | 133 | Montering | Dutch Cast B.V. | Panduro | Montage av artefakter | Beige | N/A | N/A | 2,1g remsor | N/A | p | p | t
F | Worblas Finest Art | 2019 | 134 | Montering | Cast4art | Slöjddetaljer AB | Montage av artefakter | Svart | N/A | N/A | 2,1g remsor | N/A | p | p | f
P | Tec 7 Trans Clear fogmassa | 2019 | 135 | Förseglingsmassa | Relekta AS | Järn AB Södertorg | Lim till synliga fogar | Klar | N/A | 1 week drying, uppstruken på Melinex 6x12cm | 3,2g inkl melinex | Melinex | p | p | p
P | Bubbelfolie Aircap EL 4,2 mm | 2019 | 136 | Cellplast, Skumplast | Sealed Air Svenska AB | Procurator Sverige AB | Packning. Ej direkt kontakt med föremål. Materialet kan komma att slutas in tillsammans med föremål i packlådor. | Vit | N/A | Luftat i 4 veckor sedan inköp | 0,87g | N/A | p | p | p
P | Tejp Magic 811 3M (ihopknycklad) | 2019 | 137 | Adhesiv, tejp | 3M | Museiservice | För att fästa packmaterial, ej direkt på föremål. | Vit | N/A | Inget substrat. Ihopknycklade bitar tagna direkt från rullen. | 2,0g | N/A | p | p | p
T | Tejp Magic 811 3M (på Melinex) | 2019 | 137 | Adhesiv, tejp | 3M | Museiservice | För att fästa packmaterial, ej direkt på föremål. | Vit | N/A | Upptejpad 48h innan test | 6*12cm | Melinex | p | t | t
T | Tejp Magic 811 3M (På Tyvek) | 2019 | 137 | Adhesiv, tejp | 3M | Museiservice | För att fästa packmaterial, ej direkt på föremål. | Vit | N/A | Upptejpad 48h innan test | 6*12cm | Tyvek | p | t | t
P | Maskeringstejp Tesa 4440 (ihopknycklad) | 2019 | 138 | Adhesiv, tejp | Tesa | Ahlsell | För att fästa packmaterial, exemeplvis Tyvec och silkespapper. Ej direkt på föremål. Materialet sluts in tillsammans med föremål i täta förpackningar. | Blå, ljus | N/A | Inget substrat. Ihopknycklade bitar tagna direkt från rullen. | 2,1g | N/A | p | p | p
T | Maskeringstejp Tesa 4440 (På Melinex) | 2019 | 138 | Adhesiv, tejp | Tesa | Ahlsell | För att fästa packmaterial, exemeplvis Tyvec och silkespapper. Ej direkt på föremål. Materialet sluts in tillsammans med föremål i täta förpackningar. | Blå, ljus | N/A | Upptejpad 48h innan test | 6*12cm | Melinex | p | p | t
T | Maskeringstejp Tesa 4440 (På Tyvek) | 2019 | 138 | Adhesiv, tejp | Tesa | Ahlsell | För att fästa packmaterial, exemeplvis Tyvec och silkespapper. Ej direkt på föremål. Materialet sluts in tillsammans med föremål i täta förpackningar. | Blå, ljus | N/A | Upptejpad 48h innan test | 6*12cm | Tyvek | p | p | t
T | Cell-Aire skummad polyeten | 2019 | 139 | Cellplast, Skumplast | Sealed Air Svenska AB | Procurator Sverige AB | Packning. Ej direkt kontakt med föremål. Materialet kan komma att slutas in tillsammans med föremål i packlådor. | Vit | N/A | N/A | 0,83g | N/A | p | p | t
T | Sensalam L28AS050 antistat rosa | 2019 | 140 | Stötdämpning | ? | SPECIAL-PLAST AB | Packmaterial. Kan komma i direkt kontakt med föremål. Materialet kan komma att slutas in tillsammans med föremål i packlådor. | Rosa | N/A | N/A | 1,6g | N/A | p | p | t
P | Alveolit TA 3005 vit | 2019 | 141 | Cellplast, Skumplast | Sekisui? | SPECIAL-PLAST AB | Packmaterial. Kan komma i direkt kontakt med föremål. Materialet kan komma att slutas in tillsammans med föremål i packlådor. | Vit | N/A | N/A | 1,2g | N/A | p | p | p
T | Sensalam SL28VI050 vit | 2019 | 142 | Stötdämpning | ? | SPECIAL-PLAST AB | Packmaterial. Kan komma i direkt kontakt med föremål. Materialet kan komma att slutas in tillsammans med föremål i packlådor. | Vit | N/A | N/A | 2,0g | N/A | p | p | t
P | Sensaten SP30SV050 svart | 2019 | 143 | Stötdämpning | ? | SPECIAL-PLAST AB | Packmaterial. Kan komma i direkt kontakt med föremål. Materialet kan komma att slutas in tillsammans med föremål i packlådor. | Svart | N/A | N/A | 1,3g | N/A | p | p | p
P | Polyeten FR Antracit LD45FR030 | 2019 | 144 | Stötdämpning | ? | SPECIAL-PLAST AB | Packmaterial. Kan komma i direkt kontakt med föremål. Materialet kan komma att slutas in tillsammans med föremål i packlådor. | Svart | N/A | N/A | 1,8g | N/A | p | p | p
P | Glassine | 2019 | 145 | Övrigt | PEL? | Museiservice | I förvaring och för att packa objekt, exempelvis dokument och konst på papper. | Klar | N/A | N/A | 2,0g | N/A | p | p | p
T | Sensalam vit SL65VI050 | 2019 | 146 | Stötdämpning | ? | SPECIAL-PLAST AB | Packmaterial. Kan komma i direkt kontakt med föremål. Materialet kan komma att slutas in tillsammans med föremål i packlådor. | Vit | N/A | N/A | 2,0g | N/A | p | p | t
P | Packtejp Scotch 371 PP 3M (ihopknycklad) | 2019 | 147 | Adhesiv, tejp | 3M | Ahlsell | För att fästa packmaterial, exemeplvis bubbelplast och annan plast. Ej direkt på föremål. Materialet kan komma att slutas in tillsammans med föremål i packlådor. | Brun | N/A | Inget substrat. Ihopknycklade bitar tagna direkt från rullen. | 2,0g | N/A | p | p | p
P | Packtejp Scotch 371 PP 3M (På Melinex) | 2019 | 147 | Adhesiv, tejp | 3M | Ahlsell | För att fästa packmaterial, exemeplvis bubbelplast och annan plast. Ej direkt på föremål. Materialet kan komma att slutas in tillsammans med föremål i packlådor. | Brun | N/A | Upptejpad 48h innan test | 6*12cm | Melinex | p | p | p
P | Packtejp Scotch 371 PP 3M (På Tyvek) | 2019 | 147 | Adhesiv, tejp | 3M | Ahlsell | För att fästa packmaterial, exemeplvis bubbelplast och annan plast. Ej direkt på föremål. Materialet kan komma att slutas in tillsammans med föremål i packlådor. | Brun | N/A | Upptejpad 48h innan test | 6*12cm | Tyvek | p | p | p
P | Silvervelvetin | 2019 | 148 | Textil | ? | Museiservice | Används exempelvis i utställningar, i montrar, besticklindor eller magasinsförvaring. | Grön, mörk | N/A | N/A | 2,1g | N/A | p | p | p
P | Tyvek (inköpt nov 2018) | 2019 | 149 |  |  |  |  | Vit | N/A | N/A | 2g | N/A | p | p | p
T | Alveo/alveobloc | 2019 | 150 | Cellplast, Skumplast | Svensk Emballageteknik | ? | Packmaterial, inredning i lådor | Svart | Artikelnummer 10-2312UC |  | 0,5g | Klistrig sida på melinex | p | t | t
P | Tesa 0413 vit packtejp | 2019 | 151 | Adhesiv, tejp | Tesa | ? | Packtejp | Vit | N/A | Materialet kom från frågeställaren upptejpat med klistirga sidor mot varande | 2,0g | N/A | p | p | p
P | Neopolen | 2019 | 152 | Cellplast, Skumplast | BASF | Nefab | Packmaterial, inredning i lådor |  |  | N/A | 0,5g | N/A | p | p | p
P | 3M Dual lock Low Profile Recloseable Fastener | 2019 | 153 | Adhesiv, tejp | 3M | Industrisupport | Installationer och förvaring, slutna utrymmen och öppna | Beige | SJ4570 | Upptejpade med klistriga sidor mot varandra i samband med teststart | 2,0g | N/A | p | p | p
T | Double coated adhesive tape NITTO 597B | 2019 | 154 | Adhesiv, tejp | Nitto | Konstlist AB | Packning, förvaring och installationer | Vit | 597B | Upptejpade med klistriga sidor mot varandra i samband med teststart | 2,0g | N/A | p | p | t
P | Corrugated board EB 5 mm | 2019 | 156 | Stötdämpning | Klug |  | Förvaring | Vit |  | N/A | 2,0g | N/A | p | p | p
T | Förvaringsbox Smartstore | 2019 | 158 | Plast | Smartstore | Smartstore | Förvaring | Klar | N/A | N/A | 1,6g | N/A | p | t | t
T | Stratocell E | 2019 | 161 | Cellplast, Skumplast | Sealed Air |  |  | Vit |  | N/A | 0,5g | N/A | p | p | t
T | Expo Color matta blå | 2019 | 162 | Textil |  |  |  | Blå |  | N/A | 2,0g | N/A | p | p | t
T | Expo color matta röd | 2019 | 163 | Textil |  |  |  | Röd |  | N/A | 2,0g | N/A | p | p | t
P | XPE 33 | 2019 | 164 | Cellplast, Skumplast |  |  | Packning/Förvaring | Vit |  | N/A | 0,5g | N/A | p | p | p
P | Luxorparts Flexibelt filament, printat | 2019 | 167 | Övrigt | Luxorparts | Kjell & Co | 3D printing | Vit |  | N/A | 2,0g | N/A | p | p | p
T | Add North Amphora filament, printat | 2019 | 168 | Övrigt | Add North | Kjell & Co | 3D printing | Grå | Artikelnr: 88259 | N/A | 2,0g | N/A | p | t | p
T | Addnorth Textura filament, printat | 2019 | 169 | Övrigt | Add North | Kjell & Co | 3D printing | Vit | Artikelnr: 88264 | N/A | 2,0g | N/A | p | t | p
F | ECO PLA filament, printat | 2019 | 170 | Övrigt | ECO | Creative Tools | 3D printing | Blå | 3310680 | N/A | 2,0g | N/A | f | f | f
T | Luxorparts ABS filament, printat | 2019 | 171 | Övrigt | Luxorparts | Kjell & Co | 3D printing | Svart | 87365 | N/A | 2,0g | N/A | p | t | p
T | Add North PETG filament, printat | 2019 | 172 | Övrigt | Luxorparts | Kjell & Co | 3D printing | Klar | 88246 | N/A | 2,0g | N/A | p | t | p
P | Cembrit Cover | 2019 | 173 | Skiva | Cembrit (Finland) | Cembrit AB | Utställningsscenografi | Vit |  | N/A | 3,0g | N/A | p | p | p
T | Bomullssammet | 2019 | 174 | Textil | Okänd (Asien?) | Tygfabriken | Bottenmaterial och stöd till föremål i utställningsmontrar | Svart |  | N/A | 2,0g | N/A | p | t | t
F | Nålfiltsmatta "Ottawa" mörkgrå monterad på mdf | 2019 | 175 | Underlägg |  | Kilands mattor | Bottenunderlag till täta montrar | Grå, mörk |  | N/A | 3,0g | N/A | p | p | f
F | Nålfiltsmatta "Ottawa" ljusgrå monterad på mdf | 2019 | 176 | Underlägg |  | Kilands mattor | Bottenunderlag till täta montrar | Grå, ljus |  | N/A | 2,8g | N/A | p | p | f
p | Loctite 480 | 2020 | 178 | Övrigt | Henkel Adhesive Techologies | Kullagret | Limning av arkeologiska föremål | Klar |  | 1 vecka | 2,0g | Melinex | p | p | p
p | Loctite 496 | 2020 | 179 | Övrigt | Henkel Adhesive Techologies | Kullagret | Limning av arkeologiska föremål | Klar |  | 1 vecka | 2,0g | Melinex | p | p | p
t | Casco Smältlim | 2020 | 180 | Övrigt | Akzo Nobel Decorative Coatings AB | Järnia | Lim för pappaskar till arkeologiska föremål |  |  | 1 vecka | 2,0g | Melinex | p | p | t
p | Loctite Brush on | 2020 | 208 | Övrigt | Henkel Adhesive Techologies | Kullagret | Limning av arkeologiska föremål | Klar |  | 1 vecka | 2,0g | Melinex | p | p | p
p | Sikafloor 2540W | 2020 | 212 | Förseglingsmassa | Sika Danmark A/S | DO |  |  |  | N/A | 2,0g | N/A | p | p | p
p | Bostik 1050 Fiber | 2020 | 213 | Förseglingsmassa | Bostik A/S | DO |  |  |  | N/A | 2,0g | N/A | p | p | p
p | Sikaflex 11FC+ | 2020 | 214 | Förseglingsmassa | Sika Danmark A/S | DO |  |  |  | N/A | 2,0g | N/A | p | p | p
p | Danaseal Contractor PF-552 | 2020 | 215 | Förseglingsmassa | Dana Lim A/S | DO |  |  |  | N/A | 2,0g | N/A | p | p | p
p | Dafa UV Tape | 2020 | 216 | Adhesiv | DAFA Group A/S | DO |  |  |  | N/A | 2,0g | Milenex | p | p | p
p | Isola dampspaerre tape KC-20 50/85 indoor | 2020 | 217 | Adhesiv | Isola Norge | DO |  |  |  | N/A | 2,0g | Milenex | p | p | p
t | MDF | 2020 | 221 | Skiva | Masisa S.A Chile | Holm Trävaror AB | Material i lådbotten |  |  | N/A | 2,0g | N/A | p | p | t
t | MDF | 2020 | 222 | Skiva | KFB+ (Pfleiderer Baruth GmBH) | Holm Trävaror AB | Material i lådbotten i ventillerade textilskåp |  |  | N/A | 2,0g | N/A | p | p | t
t | Re-Board | 2020 | 223 | Skiva | Re-Board Techology AB | N/A | Byggnad av tillfälliga utställningar |  |  | N/A | 2,0g | N/A | p | p | t
p | Alveobloc NA AB 3600 | 2020 | 224 | Cellplast, Skumplast | Specialplast AB | N/A |  |  |  | N/A | 2,0g | N/A | p | p | p
p | Plastazote LD 33 | 2020 | 225 | Cellplast, Skumplast | Nefab | N/A |  |  |  | N/A | 2,0g | N/A | p | p | p
p | Divinycell PY 105 | 2020 | 226 | Cellplast, Skumplast | Diab |  |  |  |  | N/A | 2,0g | N/A | p | p | p
p | Teknisk filt | 2020 | 227 | Textil | Hightext (Danmark) |  |  |  |  | N/A | 2,0g | N/A | p | p | p
f | Maskinfilt | 2020 | 228 | Textil | Lundgrens Sverige AB |  |  |  |  | N/A | 2,0g | N/A | f | p | t
f | Balsa 91 kg/m3 | 2020 | 229 | Övrigt | Holm Trävaror |  |  |  |  | N/A | 2,0g | N/A | p | p | f
p | Isola Radon Flexiband | 2020 | 248 | Förseglingsmassa |  | DO | Radonsäkring till försegling av membran |  |  | N/A | 2,0g | Mellinex | p | p | p
p | DS Stålprpofil VP 20/115 aluzink | 2020 | 249 | Övrigt |  | DO |  |  |  | N/A | 2,0g | N/A | p | p | p
p | Useful Box | 2021 | 264 | Plast | [5 empty] | N/A | 2,0g | N/A | p | p | p
f | Valchromat | 2021 | 265 | Skiva | [5 empty] | N/A | 2,0g | N/A | p | p | f
f | Forescolor | 2021 | 266 | Skiva | [5 empty] | N/A | 2,0g | N/A | p | p | f
p | Trevira | 2021 | 279 | Textil | [5 empty] | N/A | 2,0g | N/A | p | p | p
p | Hobbyfilt | 2021 | 280 | Textil | [5 empty] | N/A | 2,0g | N/A | p | p | p
p | EF65 | 2021 | 281 | Cellplast, Skumplast | [5 empty] | N/A | 2,0g | N/A | p | p | p
f | MDF S-Lux Pure Spanolux | 2022 | 282 | Skiva | Spanolux | Spanolux |  |  |  | N/A | 1,4 g | N/A | p | p | f
f | Stampad ullfit VSF40050222000 | 2022 | 283 | Textil | Nordifa Engineered Textiles | Nordifa Engineered Textiles |  |  |  | N/A | 2,06 g | N/A | f | f | t
f | Teknisk filt Artikel 100128 | 2022 | 284 | Textil | Hightex ApS | Hightex ApS |  |  |  | N/A | 2,07 g | N/A | f | f | t
f | Stampad ullfit VSF40280181800 | 2022 | 285 | Textil | Nordifa Engineered Textiles | Nordifa Engineered Textiles |  |  |  | N/A | 2,07 g | N/A | f | f | p
f | Stampad ullfit VSF4014040253000 | 2022 | 286 | Textil | Nordifa Engineered Textiles | Nordifa Engineered Textiles |  |  |  | N/A | 2,08 g | N/A | f | f | t
f | Teknisk filt Artikel 100043 | 2022 | 287 | Textil | Hightex ApS | Hightex ApS |  |  |  | N/A | 1,22 g | N/A | f | f | t
f | VC 6400 Vibration control material | 2022 | 288 | Stötdämpning | Amorim Cork Composites | Amorim Cork Composites |  |  |  | N/A | 1,21 g | N/A | p | p | f
f | Stampad ullfit VSF40280182500 | 2022 | 289 | Textil | Nordifa Engineered Textiles | Nordifa Engineered Textiles |  |  |  | N/A | 1,99 g | N/A | f | f | t
p | Tremasystem TS24H | 2022 | 290 | Plast | Tremasystem | Scandinavian Photo |  |  |  | N/A | 2,04 g | N/A | p | p | p
p | Tremasystem-TS20 | 2022 | 291 | Plast | Tremasystem | Scandinavian Photo |  |  |  | N/A | 2,04 g | N/A | p | p | p
t | Recoma Basic | 2023 | 294 | Skiva | Recoma AB | N/A | Utställningsmaterial | Multi | N/A | N/A | 2,35 g | N/A | p | p | t
t | Recoma Design | 2023 | 295 | Skiva | Recoma AB | N/A | Utställningsmaterial | Multi | N/A | N/A | 1,83 g | N/A | p | t | t
t | Chenel microfilament textile. Strong Drop. Evolon | 2023 | 296 | Textil | Procédés Chenel | N/A | Dekoration | Vit | N/A | N/A | 2,05 g | N/A | p | p | t
t | Chenel microfilament textile. Drop Jet. Evolon | 2023 | 297 | Textil | Procédés Chenel | N/A | Dekoration | Vit | N/A | N/A | 2,06 g | N/A | p | p | t
p | SECO Dibond spiegel indoor | 2023 | 298 | Skiva | SECO | N/A | Dekoration | Multi | N/A | N/A | 2,03 g | N/A | p | p | p
t | SECO aluComb | 2023 | 299 | Skiva | SECO | N/A | Dekoration | Grå | N/A | N/A | 2,01 g | N/A | p | p | t
t | Knauf GF gulvplade 19mm | 2023 | 300 | Skiva | Knauf | N/A | Dekoration | Brun, Ljus | Art. Nr. 669285 DB nr 2116288 04/2020 | N/A | 2,06 g | N/A | p | p | t
t | Carl Jensen Gulvfolie V1 (Ink jet 100 Fri) | 2023 | 301 | Papper, dekoration, färgat | Carl Jensen | N/A | Dekoration | Vit | N/A | N/A | 2,0 g | N/A | p | p | t
t | HATO Safe 1090 | 2023 | 302 | Skadebekämpning | HATO | Ahaussmann | Dekoration | Vit | N/A | N/A | 2,01 g | N/A | p | p | t
t | Gerriets FORM'IT | 2023 | 303 | Film- och foliematerial | Gerriets | N/A | Dekoration | Grå | N/A | N/A | 2,06 g | N/A | p | p | t
t | Safegrass 24 PU | 2023 | 304 | Golvmaterial | Safefloor | N/A | Dekoration | Grön | N/A | N/A | 1,98 g | N/A | p | p | t
t | Playgrass 24 Color | 2023 | 305 | Golvmaterial | Safefloor | N/A | Dekoration | Grön | N/A | N/A | 2,05 g | N/A | p | t | t
p | Simona PP-C | 2023 | 306 | Plast | SIMONA | N/A | Dekoration | Grå | N/A | N/A | 2,05 g | N/A | p | p | p
t | Profilmetal Trapez TP20. Farvekode Ral 9005 | 2023 | 307 | Övrigt | Profilmetal | N/A | Hyllor i magasin | Multi | N/A | N/A | 2,05 g | N/A | p | t | t
t | Exolon Multi UV 5x16-25 clear 2099 | 2023 | 308 | Övrigt | Exolongroup | N/A | Hyllor i magasin | Klar | N/A | N/A | 2,04 g | N/A | p | p | t
f | Wood Tube | 2023 | 309 | Montering | Wood Tube | N/A | Byggmaterial | Brun | N/A | N/A | 2,06 g | N/A | p | p | f
t | Frame Sealing Tape/LINECO | 2023 | 310 | Adhesiv, tejp | Lineco | Preservation Equipment Ltd. | Ramkonservering |  | L387-0156 | Material fästes på Melinex | 1,9 g | Melinex | p | p | t
f | Self adhesive foam tape / British felt | 2023 | 311 | Adhesiv, tejp | Britishfelt | N/A | Ramkonservering |  | N/A | Material fästes på Melinex | 1,5 g | Melinex | p | p | f
t | SmartStore Dry låda (base) | 2023 | 312 | Behållare | Smartstore/Orthex Group | Clas Ohslon | Förvaring och transport | Klar | N/A | N/A | 2,1 g | N/A | p | p | t
f | Gudy 831 fine art smooth / Neschen | 2023 | 313 | Adhesiv, tejp | Neschen | Preservation Equipment Ltd. | Målerikonservering |  | 620-26384 | N/A | 2,04 g | N/A | p | p | t
p | Makrolon multiUV polycarbonate sheet 4 mm | 2023 | 314 | Plast | Exolon Group | Fasadglas Bäcklin AB | Konservering | Klar |  | N/A | 2,0 g | N/A | p | p | p
p | N10040, NR (Natural rubber) | 2023 | 315 | Underlägg | N/A | Kuntze & Co AB | Skydd under möbler | Brun |  | N/A | 2,06 g | N/A | p | p | p
f | Texrep/50MM Loop white hook & loop fastener tape | 2023 | 316 | Adhesiv, tejp | Sky Magic TM | N/A | Monteringstejp | Vit | Batch no 6692-1 | Material fästes på Melinex | 1,95 g | Melinex | p | p | f
f | Conservation felt tape / British felt | 2023 | 317 | Adhesiv, tejp | Britishfelt | Britishfelt | Konervering |  | N/A | Material fästes på Melinex | 2,01 g | Melinex | p | p | f
t | Tyvek tape 1073D - Pressure sensitive / Dupont | 2023 | 318 | Adhesiv, tejp | Dupont | Preservation Equipment Ltd. | Konservering |  | 804-1550 | Material fästes på Melinex | 1,23 g | Melinex | p | p | t
t | 50MM Hook vit kardborreband | 2023 | 319 | Adhesiv, tejp | N/A | Creative Textil i Borås AB | Montering | Vit | Batch no 5276/103 | Material fästes på Melinex | 2,0 g | Melinex | p | p | t
t | 50MM Loop vit kardborreband | 2023 | 320 | Adhesiv, tejp | N/A | Creative Textil i Borås AB | Montering | Vit | Batch no 1699/103 | Material fästes på Melinex | 2,03 g | Melinex | p | p | t
p | Burkle silicone stoppers | 2023 | 321 | Övrigt | Burkle GmbH | VWR | Oddytestning | Vit | N/A | N/A | 1,99 g | N/A | p | p | p
f | Grey Board Cardboard | 2023 | 322 | Skiva | Beskid Plus Polen | N/A | Arkivförvaring | Brun | N/A | N/A | 1,98 | N/A | p | p | f
t | Superior Mill Board Eelephant Green | 2023 | 327 | Skiva | Conservation by Design | N/A | Arkivförvaring | Grön | N/A | N/A | 1,99 g | N/A | p | p | t
t | Colorit 170 finmatt, sandbrun färg, | 2023 | 328 | Skiva | N/A | Papyrus | Etiketter | Gul | N/A | N/A | 2,04 g | N/A | p | p | t
p | SmartStore Dry låda (lid) | 2023 | 331 | Behållare | Smartstore/Orthex Group | Clas Ohslon | Förvaring och transport | Grå | N/A | N/A | 1,98 g | N/A | p | p | p
t | 3M 467MP Transfer tape med Priplak Opaline | 2023 | 357 | Adhesiv, tejp | 3M och Priplak | N/A | Golvmaterial | Klar | N/A | N/A | 2,02 g | N/A | p | p | t
p | General formulations Concept 213 + Grafityp GEF112S | 2023 | 358 | Adhesiv, tejp | General formulations och Grafityp | N/A | Golvmaterial | Klar | N/A | N/A | 2,0 g | N/A | p | p | p
p | Papyrus. Polyart 118g. Rivefast papir | 2023 | 359 | Papper | Papyrus | N/A | Utställningsmaterial | Vit | N/A | N/A | 2,03 g | N/A | p | p | t
p | PET-metallpanel med PUR-lim (metall och färg) | 2024 | 360 | Skiva | Kenpo Sandwich | N/A | Utställningsmaterial | Vit | N/A | Skum och lim skrapades bort från metallpanelen | 1,74 g | N/A | p | p | p
t | PET-metallpanel med PUR-lim (bara lim och skum) | 2024 | 361 | Skiva | Kenpo Sandwich | N/A | Utställningsmaterial | Vit | N/A | Skum och lim skrapades bort från metallpanelen | 2,04 g | N/A | p | p | t
f | Poppel plywood | 2024 | 365 | Skiva | N/A | Fredrikssons Trä SONS AB | Utställningsmaterial | Brun, Ljus | N/A | N/A | 2,09 g | N/A | p | p | f
p | SL 24 AS (antistatic) | 2024 | 366 | Cellplast, Skumplast | N/A | Special-Plast AB | Utställnings- och förvaringsmaterial | Rosa | N/A | N/A | 1,9 g | N/A | p | p | p
p | SL 24 foam | 2024 | 367 | Cellplast, Skumplast | N/A | Special-Plast AB | Utställnings- och förvaringsmaterial | Vit | N/A | N/A | 1,91 g | N/A | p | p | p
t | Alevo NA 36 foam | 2024 | 368 | Cellplast, Skumplast | Sekisui Alevo | Special-Plast AB | Utställnings- och förvaringsmaterial | Svart | N/A | N/A | 2,0 g | N/A | p | t | p
t | SL 28 foam | 2024 | 369 | Cellplast, Skumplast | N/A | Special-Plast AB | Utställnings- och förvaringsmaterial | Svart | N/A | N/A | 1,96 g | N/A | p | p | t
p | NT 25 foam | 2024 | 370 | Cellplast, Skumplast | Sekisui Alevo | Special-Plast AB | Utställnings- och förvaringsmaterial | Vit | N/A | N/A | 2,0 g | N/A | p | p | p
p | NT 17 foam | 2024 | 371 | Cellplast, Skumplast | Sekisui Alevo | Special-Plast AB | Utställnings- och förvaringsmaterial | Svart | N/A | N/A | 1,97 g | N/A | p | p | p
t | Gerriets Blackout Night 300 1533 8160 Black | 2024 | 372 | Textil | Gerriets | N/A | Textil i montrar och rum | Svart | N/A | N/A | 1,99 g | N/A | t | p | t
f | Gerriets Acoustic Fabric Absorber CS 450 1a54 5021 Black | 2024 | 373 | Textil | Gerriets | N/A | Textil i montrar och rum | Svart | N/A | N/A | 2,0 g | N/A | p | p | f
t | Gerriets Woven Glass Qality 96105 Black | 2024 | 374 | Textil | Gerriets | N/A | Textil i montrar och rum | Svart | N/A | N/A | 2,02 g | N/A | p | p | t
p | Versilic silicone stopper | 2024 | 375 | Övrigt | Saint Gombain Life Sciences | Universal Biologicals | Propp för Oddytest | Klar | N/A | N/A | 2,02 g | N/A | p | p | p
t | Burkle silicone stopper | 2024 | 376 | Övrigt | Burkle GmbH | VWR | Propp för Oddytest | Klar | N/A | N/A | 2,07 g | N/A | p | t | t
t | Deutsch & Neumann silicone stopper | 2024 | 377 | Övrigt | Deutsch & Neumann | Deutsch & Neumann | Propp för Oddytest | Klar | N/A | N/A | 2,01 g | N/A | p | t | p
f | D30 foam, Furygen Jackes SAS | 2024 | 378 | Vibrationsdämpare | Furygan Jackes SAS | Furygan Jackes SAS | Utställningsmaterial |  | N/A | N/A | 2,06 g | N/A | t | f | t
t | LA EPDM lister | 2024 | 379 | Förseglingsmassa | Ökänd | Ökänd | Används i sluten monter |  | N/A | N/A | 2,00 g | N/A | p | t | p
p | Tyvek | 2024 | 380 | Textil | Dupont | NA | Packning, ljusskydd |  | N/A | N/A | 2,06 g | N/A | p | p | p
t | Alpharag Art care, svart | 2024 | 381 | Montering | Nielsen Bainbridge | Konstlist AB | Montering av konst på papper |  | N/A | N/A | 2,03 g | N/A | p | p | t
f | OTEGO carbon felt | 2024 | 382 | Textil | OTEGO | OTEGO | Utställningsmaterial |  | N/A | N/A | 1,85 g | N/A | t | t | f
f | Planum by Febrik (färgkod 141) | 2024 | 383 | Textil | Kvadrat | Kvadrat | Utställningsmaterial |  | N/A | N/A | 2,02 g | N/A | f | f | f
t | Time 300 by Kvadrat (Färgkod 163) | 2024 | 384 | Textil | Kvadrat | Kvadrat | Utställningsmaterial |  | N/A | N/A | 1,60 g | N/A | p | t | f
t | Fermacell fibergips | 2024 | 385 | Montering | Fermacell | Fermacell | Utställningsmaterial |  | N/A | N/A | 2,10 g | N/A | t | p | t
t | Hempeplade / Hampaskiva | 2024 | 386 | Montering | Von Hanf | Havnens Haender | Utställningsmaterial |  | N/A | N/A | 2,04 g | N/A | p | p | t
t | PET-metallpanel med PUR-lim, åldrad 1 år (bara metall) - OBS lite lim kvar på metallen | 2025 | 387 | Skiva | Kenpo Sandwich | Kenpo Sandwich | Utställningsmaterial | Multi | N/A | N/A | 1,5 g | N/A | p | p | t
t | PET-metallpanel med PUR-lim, åldrad 1 år (bara lim och skum) | 2025 | 388 | Skiva | Kenpo Sandwich | Kenpo Sandwich | Utställningsmaterial | Multi | N/A | N/A | 1,9 g | N/A | t | t | t
t | PET-metallpanel med PUR-lim, åldrad 1 år (hela panelen) | 2025 | 389 | Skiva | Kenpo Sandwich | Kenpo Sandwich | Utställningsmaterial | Multi | N/A | N/A | 1,93 g | N/A | p | t | t